## 오류이력
이력ID | 발생일시 | 장비ID | 장비종류 | 공정 | 에러코드 | 증상 | 원인분석 | 조치내역 | 다운타임_분 | 카테고리
EH-0001 | 2024-01-08 03:12 | PECVD-03 | PECVD | SiO2 증착 | E-1021 | Base pressure 5E-3 Torr 미도달로 공정 진입 실패 | 챔버 상부 O-ring 열화에 의한 미세 leak | O-ring 교체 후 He leak check 재실시 / 12시간 pumping | 215 | 진공·압력
EH-0002 | 2024-01-11 14:40 | PECVD-01 | PECVD | SiN 증착 | E-1035 | Process pressure가 setpoint 대비 ±8% 이상 편차 | Throttle valve 구동부 응답 지연 | 밸브 actuator 그리스 도포 및 PID gain 재조정 | 95 | 진공·압력
EH-0003 | 2024-01-15 21:05 | ETCH-02 | Dry Etch | Oxide Etch | E-2104 | RF reflected power 급상승으로 플라즈마 불안정 | Matcher 내부 vacuum capacitor 마모 | Matching network 어셈블리 교체 | 180 | RF·플라즈마
EH-0004 | 2024-01-19 08:22 | PECVD-02 | PECVD | SiO2 증착 | E-3011 | 웨이퍼 중심부 두께가 edge 대비 6% 두꺼움 | Showerhead 일부 hole clogging | Showerhead 탈거 후 wet clean / 유량 분포 재확인 | 320 | 두께·균일도
EH-0005 | 2024-01-23 11:47 | DIFF-01 | Furnace | LP Anneal | E-4002 | Zone3 히터 온도가 설정값 대비 15도 낮게 유지 | Thermocouple 열화로 지시값 drift | TC 교체 후 profiling 재수행 | 260 | 온도·열
EH-0006 | 2024-01-27 05:33 | PECVD-03 | PECVD | SiN 증착 | E-1044 | Turbo pump 회전수 불안정 알람 | Bearing 수명 도래 | Turbo pump 교체 및 vibration 측정 | 410 | 진공·압력
EH-0007 | 2024-02-02 16:10 | PVD-02 | Sputter | Ti 증착 | E-2210 | 타겟 arcing 빈발로 파티클 급증 | 타겟 표면 nodule 형성 | 타겟 교체 및 shield kit 교체 | 290 | 파티클·오염
EH-0008 | 2024-02-05 09:58 | PECVD-01 | PECVD | SiO2 증착 | E-1502 | MFC #3 SiH4 유량이 지령 대비 하향 편차 | MFC 내부 필터 막힘 | MFC 교체 후 flow verification | 140 | 가스·유량
EH-0009 | 2024-02-09 23:41 | CMP-01 | CMP | Oxide Polish | E-5021 | Slurry 공급 압력 저하로 removal rate 감소 | 공급 라인 다이어프램 펌프 열화 | 펌프 헤드 교체 및 라인 flushing | 175 | 가스·유량
EH-0010 | 2024-02-13 12:26 | PECVD-04 | PECVD | SiN 증착 | E-1023 | 챔버 진공도가 규격 대비 저하되어 인터락 발생 | Gate valve sealing 불량으로 대기 유입 | Gate valve seal 교체 / leak rate 재측정 | 235 | 진공·압력
EH-0011 | 2024-02-17 07:14 | ETCH-01 | Dry Etch | Poly Etch | E-2118 | Etch rate가 baseline 대비 12% 감소 | 상부 전극 소모에 따른 gap 변화 | 전극 교체 및 chamber seasoning 재실시 | 300 | RF·플라즈마
EH-0012 | 2024-02-21 18:55 | WET-01 | Wet Clean | SC-1 Clean | E-6003 | 케미컬 순환 유량 저하 알람 | 필터 차압 상승 (교체 주기 초과) | Filter 교체 및 순환 테스트 | 85 | 가스·유량
EH-0013 | 2024-02-25 02:39 | PECVD-02 | PECVD | SiO2 증착 | E-1031 | Roughing pump 배기 능력 저하로 pump down time 2배 증가 | 펌프 오일 오염 및 열화 | 오일 교환 및 exhaust filter 교체 | 150 | 진공·압력
EH-0014 | 2024-03-01 15:03 | ALD-01 | ALD | Al2O3 증착 | E-1520 | Precursor canister 압력 저하로 pulse 불안정 | 캐니스터 잔량 부족 | Precursor 교체 및 line purge | 110 | 가스·유량
EH-0015 | 2024-03-05 10:31 | PECVD-03 | PECVD | SiN 증착 | E-7010 | Transfer robot이 웨이퍼 pick 실패 반복 | End effector vacuum pad 마모 | Pad 교체 및 teaching 재실시 | 130 | 반송·핸들링
EH-0016 | 2024-03-09 04:18 | DIFF-01 | Furnace | Oxidation | E-4015 | Ramp up 중 온도 overshoot 8도 발생 | SCR power controller 이득 설정 부적합 | 제어 파라미터 튜닝 및 재검증 | 200 | 온도·열
EH-0017 | 2024-03-13 13:44 | PECVD-01 | PECVD | SiO2 증착 | E-1027 | Convectron gauge 지시값이 ion gauge와 불일치 | 게이지 필라멘트 오염 | Gauge 교체 및 cross calibration | 105 | 진공·압력
EH-0018 | 2024-03-17 20:09 | ETCH-02 | Dry Etch | Oxide Etch | E-8004 | 챔버 내 particle count가 기준치 3배 초과 | 폴리머 축적물 박리 | Chamber wet clean 및 conditioning wafer 처리 | 380 | 파티클·오염
EH-0019 | 2024-03-21 06:52 | PVD-02 | Sputter | Cu Seed | E-2225 | DC power supply 출력 불안정 | 전원부 커패시터 용량 저하 | Power supply 모듈 교체 | 225 | 전기·제어
EH-0020 | 2024-03-25 17:26 | PECVD-04 | PECVD | SiO2 증착 | E-3020 | Within-wafer uniformity 3sigma 규격 이탈 | Susceptor 평탄도 이상 (warpage) | Susceptor 교체 후 level 조정 | 340 | 두께·균일도
EH-0021 | 2024-03-29 01:37 | LPCVD-01 | LPCVD | Poly 증착 | E-1048 | Vacuum line trap 막힘으로 배기 저항 증가 | 부산물 분말 축적 | Trap 청소 및 교체 주기 단축 반영 | 190 | 진공·압력
EH-0022 | 2024-04-02 12:15 | PECVD-02 | PECVD | SiN 증착 | E-2130 | RF forward power 도달 지연으로 recipe abort | RF cable connector 접촉 불량 | Connector 재체결 및 절연 저항 측정 | 75 | RF·플라즈마
EH-0023 | 2024-04-06 08:44 | CMP-01 | CMP | W Polish | E-5030 | Pad conditioning 압력 이상으로 removal 편차 | Conditioner arm 로드셀 drift | 로드셀 재교정 | 160 | 진공·압력
EH-0024 | 2024-04-10 22:11 | WET-01 | Wet Clean | DHF Dip | E-6012 | DI water 저항값 규격 미달 | Polisher 수지 수명 도래 | 수지 교체 및 수질 재검증 | 210 | 파티클·오염
EH-0025 | 2024-04-14 05:29 | PECVD-03 | PECVD | SiO2 증착 | E-1052 | Pumping line 밸브 개폐 신호 무응답 | Solenoid valve 코일 소손 | Solenoid 교체 및 배선 점검 | 120 | 진공·압력
EH-0026 | 2024-04-18 16:03 | ETCH-01 | Dry Etch | Poly Etch | E-9001 | EPD 신호 검출 실패로 over etch 발생 | Viewport 창 오염 | Viewport 청소 및 광학계 재정렬 | 145 | 파티클·오염
EH-0027 | 2024-04-22 09:37 | ALD-01 | ALD | HfO2 증착 | E-4022 | Reactor 온도 zone 간 편차 6도 | 히터 단선 (부분) | 히터 자켓 교체 및 profiling | 270 | 온도·열
EH-0028 | 2024-04-26 03:50 | PECVD-01 | PECVD | SiN 증착 | E-7025 | Load lock 배기 시간 초과 알람 | Load lock door seal 경화 | Seal 교체 및 cycle test | 100 | 진공·압력
EH-0029 | 2024-04-30 14:22 | PVD-02 | Sputter | Ti 증착 | E-8017 | 웨이퍼 back side 오염 발견 | Clamp ring 잔류물 | Clamp 세정 및 교체 주기 조정 | 155 | 파티클·오염
EH-0030 | 2024-05-04 07:08 | PECVD-04 | PECVD | SiO2 증착 | E-1039 | 공정 중 pressure spike 순간 발생 | Foreline에 응축물 유입 | Foreline heater 설치 및 온도 상향 | 185 | 진공·압력
EH-0031 | 2024-05-08 19:46 | DIFF-01 | Furnace | LP Anneal | E-1560 | N2 purge 유량 미달로 공정 중단 | 라인 레귤레이터 세팅 변경 이력 | 레귤레이터 재설정 및 lock 조치 | 90 | 가스·유량
EH-0032 | 2024-05-12 11:33 | ETCH-02 | Dry Etch | Metal Etch | E-2142 | Bias power 이상으로 프로파일 기울어짐 | Lower electrode 접지 임피던스 상승 | 접지 스트랩 교체 및 저항 측정 | 240 | RF·플라즈마
EH-0033 | 2024-05-16 02:57 | PECVD-02 | PECVD | SiO2 증착 | E-7031 | Cassette 인식 오류로 lot 진행 불가 | Mapping sensor 광축 틀어짐 | 센서 재정렬 및 mapping 검증 | 70 | 반송·핸들링
EH-0034 | 2024-05-20 15:14 | LPCVD-01 | LPCVD | SiN 증착 | E-3033 | Boat 상하단 웨이퍼 간 두께 편차 확대 | 가스 injector nozzle 부분 막힘 | Injector 교체 및 유량 분포 재확인 | 310 | 두께·균일도
EH-0035 | 2024-05-24 08:29 | CMP-01 | CMP | Oxide Polish | E-5044 | Head 진공 흡착 불량으로 wafer slip | 진공 라인 누설 | 라인 재체결 및 흡착력 측정 | 165 | 진공·압력
EH-0036 | 2024-05-28 21:41 | PECVD-03 | PECVD | SiN 증착 | E-2151 | 플라즈마 점화 실패 반복 | Ignition 시 챔버 압력 조건 부적합 | Recipe strike step 압력 조건 수정 | 115 | RF·플라즈마
EH-0037 | 2024-06-01 06:18 | WET-01 | Wet Clean | SC-2 Clean | E-6025 | Bath 온도 제어 불안정 | 히터 컨트롤러 릴레이 접점 불량 | 릴레이 교체 및 온도 안정성 확인 | 135 | 온도·열
EH-0038 | 2024-06-05 17:52 | ALD-01 | ALD | Al2O3 증착 | E-1058 | Chamber pump down 중 목표 진공 도달 지연 | Bellows 미세 crack | Bellows 교체 및 leak check | 255 | 진공·압력
EH-0039 | 2024-06-09 10:07 | PVD-02 | Sputter | Cu Seed | E-8029 | Deposition rate 하락 및 파티클 동반 증가 | Shield 부착물 박리 임박 | Shield kit 교체 및 PM 주기 조정 | 295 | 파티클·오염
EH-0040 | 2024-06-13 04:35 | PECVD-01 | PECVD | SiO2 증착 | E-9014 | Recipe 실행 중 PLC 통신 두절 | 네트워크 스위치 포트 불량 | 포트 교체 및 통신 안정성 모니터링 | 180 | 전기·제어
EH-0041 | 2024-06-17 13:20 | ETCH-01 | Dry Etch | Poly Etch | E-1063 | Chamber 배기 밸브 position feedback 이상 | Position sensor 결선 불량 | 결선 보수 및 캘리브레이션 | 125 | 진공·압력
EH-0042 | 2024-06-21 23:04 | PECVD-04 | PECVD | SiN 증착 | E-4038 | Susceptor 온도 상승 지연 | 히터 전원 단자 산화 | 단자 세정 및 토크 재체결 | 150 | 온도·열
EH-0043 | 2024-06-25 09:49 | DIFF-01 | Furnace | Oxidation | E-1571 | O2 유량 지시값과 실측값 괴리 | MFC calibration 만료 | MFC 재교정 및 관리 주기 반영 | 140 | 가스·유량
EH-0044 | 2024-06-29 18:31 | CMP-01 | CMP | W Polish | E-7042 | Wafer 이재 중 정렬 오차 발생 | Robot 감속기 백래시 증가 | 감속기 교체 및 teaching 재실시 | 330 | 반송·핸들링
EH-0045 | 2024-07-03 05:16 | PECVD-02 | PECVD | SiO2 증착 | E-1067 | Vacuum interlock trip으로 장비 정지 | Ion gauge 오동작에 의한 오알람 | Gauge 교체 및 인터락 로직 검증 | 95 | 진공·압력
EH-0046 | 2024-07-07 15:58 | LPCVD-01 | LPCVD | Poly 증착 | E-8035 | Furnace tube 내벽 박리물 발견 | 증착 누적량 관리 기준 초과 | Tube 교체 및 누적 관리 기준 강화 | 420 | 파티클·오염
EH-0047 | 2024-07-11 02:23 | ETCH-02 | Dry Etch | Oxide Etch | E-2163 | ESC 흡착력 저하로 웨이퍼 backside He leak 증가 | ESC 표면 마모 | ESC 교체 및 He leak rate 재확인 | 365 | 진공·압력
EH-0048 | 2024-07-15 12:40 | PECVD-03 | PECVD | SiN 증착 | E-3049 | Film stress가 관리 범위 상한 초과 | RF power 및 압력 조건 drift | Recipe 재최적화 및 stress 모니터링 추가 | 205 | 두께·균일도
EH-0049 | 2024-07-19 21:12 | ALD-01 | ALD | HfO2 증착 | E-1575 | Carrier gas 유량 불안정으로 purge 부족 | 라인 내 미세 누설 | 피팅 재체결 및 helium leak test | 170 | 가스·유량
EH-0050 | 2024-07-23 08:05 | PVD-02 | Sputter | Ti 증착 | E-9022 | Interlock 신호 오류로 chamber 진입 불가 | 안전 센서 케이블 단선 | 케이블 교체 및 안전회로 점검 | 110 | 전기·제어
EH-0051 | 2024-07-27 16:47 | WET-01 | Wet Clean | DHF Dip | E-6031 | 케미컬 농도 편차로 etch amount 산포 확대 | 농도계 센서 오염 | 센서 세정 및 재교정 | 145 | 파티클·오염
EH-0052 | 2024-07-31 03:29 | PECVD-01 | PECVD | SiO2 증착 | E-1072 | Pumping speed 저하로 cycle time 증가 | Dry pump 내부 마모 | Dry pump 오버홀 교체 | 390 | 진공·압력
EH-0053 | 2024-08-04 14:11 | ETCH-01 | Dry Etch | Metal Etch | E-2178 | Plasma density 불균일로 etch 편차 | Coil 부위 부착물 축적 | Coil 교체 및 chamber clean | 285 | RF·플라즈마
EH-0054 | 2024-08-08 22:36 | PECVD-04 | PECVD | SiN 증착 | E-7055 | FOUP door open 실패 | Opener 구동 벨트 늘어짐 | 벨트 교체 및 동작 확인 | 80 | 반송·핸들링
EH-0055 | 2024-08-12 09:53 | DIFF-01 | Furnace | LP Anneal | E-1078 | Tube 내부 압력 유지 실패 | End cap seal 열화 | Seal 교체 및 진공 유지 시험 | 230 | 진공·압력
EH-0056 | 2024-08-16 19:24 | CMP-01 | CMP | Oxide Polish | E-4051 | Slurry 온도 상승으로 removal rate 상향 편차 | 열교환기 냉각수 유량 부족 | 냉각수 라인 점검 및 유량 조정 | 155 | 온도·열
EH-0057 | 2024-08-20 06:41 | LPCVD-01 | LPCVD | SiN 증착 | E-1582 | NH3 라인 압력 저하 알람 | 공급 매니폴드 레귤레이터 이상 | 레귤레이터 교체 및 압력 안정성 확인 | 130 | 가스·유량
EH-0058 | 2024-08-24 17:19 | PECVD-02 | PECVD | SiO2 증착 | E-8043 | Wafer 표면 defect map에 특정 패턴 반복 | Showerhead 부착물 낙하 | Showerhead clean 및 PM 주기 단축 | 300 | 파티클·오염
EH-0059 | 2024-08-28 01:58 | ALD-01 | ALD | Al2O3 증착 | E-9031 | 공정 중 정전으로 recipe abort | UPS 배터리 용량 저하 | UPS 배터리 교체 및 부하 시험 | 175 | 전기·제어
EH-0060 | 2024-09-01 13:07 | PECVD-03 | PECVD | SiN 증착 | E-1085 | Chamber를 대기압으로 vent 후 재진공 시 시간 초과 | Vent 라인 필터 막힘 | 필터 교체 및 vent 시퀀스 재검증 | 195 | 진공·압력
EH-0061 | 2024-09-05 20:44 | ETCH-02 | Dry Etch | Poly Etch | E-3057 | CD 산포가 관리 한계 근접 | Chamber 간 조건 편차 | Chamber matching 재실시 및 조건 통일 | 265 | 두께·균일도
EH-0062 | 2024-09-09 08:26 | PVD-02 | Sputter | Cu Seed | E-4063 | 기판 냉각 불량으로 온도 상승 | Backside He 공급 압력 부족 | He 라인 점검 및 압력 재설정 | 180 | 온도·열
EH-0063 | 2024-09-13 15:52 | PECVD-01 | PECVD | SiO2 증착 | E-7068 | Aligner notch 인식 실패 | 조명 광량 저하 | 램프 교체 및 인식률 검증 | 90 | 반송·핸들링
EH-0064 | 2024-09-17 04:33 | WET-01 | Wet Clean | SC-1 Clean | E-6047 | Rinse 단계 잔류 케미컬 검출 | 배수 밸브 부분 개방 불량 | 밸브 교체 및 rinse recipe 보완 | 140 | 파티클·오염
EH-0065 | 2024-09-21 12:09 | PECVD-04 | PECVD | SiN 증착 | E-1091 | Process 중 진공도 급변으로 인터락 정지 | Throttle valve 내부 이물 유입 | 밸브 분해 세정 및 재조립 | 250 | 진공·압력

## 컬럼설명
컬럼명 | 설명 | RAG에서의 역할
이력ID | 이력 고유 번호 | 메타데이터 (출처 표시)
발생일시 | 오류 발생 시각 | 메타데이터 (기간 필터링)
장비ID | 개별 장비 식별자 (예: PECVD-03) | 메타데이터 + 본문. 정확 매칭이 필요해 BM25가 담당
장비종류 | 장비 대분류 (PECVD, Dry Etch 등) | 메타데이터 (장비별 필터링)
공정 | 수행 공정명 | 메타데이터 + 본문
에러코드 | 장비 알람 코드 | 메타데이터. 벡터 검색이 약한 영역 → BM25 필요
증상 | 관측된 현상 | 본문 (시맨틱 검색의 주 대상)
원인분석 | 규명된 근본 원인 | 본문 (시맨틱 검색의 주 대상)
조치내역 | 수행한 조치 | 본문 (시맨틱 검색의 주 대상)
다운타임_분 | 장비 정지 시간 (분) | 메타데이터 (수치 범위 필터링)
카테고리 | 오류 유형 분류 | 평가용 정답 라벨. 본문에 넣지 말 것 (넣으면 답을 보고 푸는 셈)
비고 | 이 데이터는 RAG 실습용으로 생성한 가상의 샘플입니다. 실제 장비 이력이 아닙니다.